## Sheet1
EB-M3 Exploded View | 1 | 2 | 3 | 4 | 5 | 6 |  | 7 | 8 |  | 9
Bedrijf | Scape Agency (Lars van Vianen) | Studio Klarenbeek & Dros | Blueblocks | Waterweg | Officina Corpuscoli (Mogu) | Strotec | c2c Modular => nie meedoen | Omlab | Rik Makes | Bc materialen => niet meedoen | Exie
Product | Bioreceptief beton element | 3D geprint zeewier element | Zeewier plaat? | Water doorlatende tegel | mycelium-based composite materials | HSB-kratten met stro |  | 3d print element | Biobased binnenwand platen |  | Isolatiemateriaal met kalkhennep
input vragen
1. Wat is de samenstelling van het materiaal/product? | Het bioreceptieve beton bestaat uit: - 75% gerecycled beton (aggregaat) - 25% bioreceptief cement (binder) | - Seaweed based biopolymer, Thermoplastic seaweed biopolymer. - European sourced seaweed. Biologically certified. | *Zeewier *vezelige reststromen (karton, houtsnippers, etc) | *Bagger (85%), *Cement (15%), *Water | *residual ligno-cellulosic substrate *mycelium strain | Het betreft geprefabriceerde houtskelebouw(HSB)kratten, gevuld met geperste stro die bestaan uit: *stro (89%), *hout (10%). *stalen houtdraadbouten (1%). | cellulose | 60% kalk uit het wateronthardingsproces door Aquaminerals 5% cellulose dat is uitgezeefd tijdens zuivering van rioolwater 5% Kaumera uit het Nereda-rioolwaterzuiveringsproces en alginaat 30% water | Suikerlijm en Vezels. Tijdens het binden wordt er warmte en water toegevoegd. Vervolgens geperst en gedroogd. De ingrediënten voor het materiaal zijn van landbouw reststromen, van loofstromen uit de tuinbouw tot de houtvezels van de hennepproductie. |  | Droge kalkhennep (Product naam is CaNaDry)is opgebouwd uit: - Hennep scheven - Kalk - Natuurlijke verharder
2. Wat is de beoogde toepassing voor het product? |  | Robot Printing / Large Scale 3D Printing. Geen specifieke toepassing, toepassingen zijn breed denkbaar en inzetbaar. |  |  | Applications would certainly fall in the realm of interior architecture (decorative elements, acoustic panels, etc.), furniture (seating elements, cupboards, cabinets, etc.), as well as of course in the building industry (e.g., bricks, boards, insulation, etc.), allowing for the large-scale/volumes production of materials and products that could effectively compete with cheaper products on the market, that though derive from fossil-fuels and overall extractive processes. |  |  | vergelijkbaar zijn met C8/10 beton. De printpasta zou gebruikt kunnen worden om binnenmuren te produceren (conclusie Avans Chemische technologie, juni 2021)..
a. In welk bouwdeel | gevelpanelen en constructieve elementen | De focus ligt nu op (groene) wanden / daken | woningbouw: Bouwpaneel, afbouw van binnenwanden | bestrating, vergelijkbaar met een grasbeton tegel | The resulting products could be used as: 1) construction boards 2) insulating panels 3) bricks (complex volumes optimising strength through structure) 4) furniture (e.g. couch component, chair, cupboard, etc.) 5) acoustic panels 6) decorative elements | Het betreft constructieve gevelelementen voor binnen-buitengevels. Er wordt dus feitelijk voor 89% gebouwd met de isolatie. | SIP paneel in XEO modular concept | 1) Behandeld met een calciumoplossing is het waterbestendig en kan het bijvoorbeeld gebruikt worden voor constructieve bouwblokken of -prints 2) Onbehandeld is het een ecologisch interessant materiaal, dat degenereert en kalk en nutriënten loslaat. --> bijv gevel, binnenwand, vloer, dak, etc) | binnenwand |  | 1. In welk bouwdeel Toegepast als isolatie materiaal voor - gevel - binnenwand - vloer - dak
b. In welke markt | woningbouw en u-bouw | Speciale projecten | nu ook verkenning kantoren: wandafwerking decoratief en akoestisch | hebben we nog niet super scherp. We zien in ieder geval een transitie, op dit moment werken we vooral voor overheden, maar we werken naar een transitie naar grotere aannemers en bedrijven toe. Uiteindelijk is de ambitie om dit te gebruiken voor de woningbouw. | Any typology of building destination could benefit from it, from offices and residential, to retail and industrial spaces. | Het systeem leent zich uitstekend voor: woningbouw (zowel laagbouw, als middelhoogbouw), scholen, kantoren, sportzalen, verzorgingshuizen, etc. | Betaalbare woningen die niet onderdoen aan de kwaliteit van een ‘dure’ woning Voor een maand huur van 200 tot 600 euro per maand Voornamelijk huizen, kantoor aan huis, praktijken, medisch posten, scholen e.d. Zie bijlage | Binnenmuren (modules, bouwelementen) Mogelijk ook tijdelijke, kleine gebouwen in de buitenlucht (met een levensduur van max 10 jaar), in z’n geheel te 3dprinten. | Woningbouw en Podiumbouw. |  | 2. In welke markt a. Woningbouw b. Kantoren c. Tiny houses d. Appartementen e. Poolhouses
3. Waar staat de ontwikkeling nu?
a. TRL niveau | 3 tot 4 | Het materiaal bevindt zich in TRL7 (?). Voor architectonische toepassing staan we een stuk lager, TRL2 of TRL3 (?!) | TRL 4-5 | TRL 5-6 |  | TRL-niveau: 9. Het product is al te bestellen en toe te passen. | Omzetten naar bio-composiet materiaal Isolatie materiaal van wollig naar een cellulose foam (Cellulose foam heeft een lambda van 0.027 ipv huidige wollige een lambda van 0.037) | 3 tot 4 | 5 |  | TRL 7-8
b. Afmetingen /dimensies | Constructieve elementen zijn nu: 300x150x300 mm (bxdxh). Façade elementen worden ca: 600x50x600 mm (bxdxh). | 1x1x1meter, mogelijk modulair; 2x2x5meter. 4x2x1,5 meter. | nu 20x30, eind juni 70x70 en 130x310 cm |  |  | De afmetingen van de prefab snelbouw-elementen zijn variabel: minimaal 400 mm x 400 mm x 400 mm ; maximaal 1200mm breed x 3000mm hoog x 400mm diep (eventueel is 300mm diep ook mogelijk) | Breedte 3000 mm en de lengte standaard 6000 mm maximaal 9000 mm en minimaal 1200 mm Breedte 3000 mm is i.v.m. Nederlandse minimale vrije hoogte | Modules zijn geprint tot 40cm hoog bij 55cm lang. Breedte 35cm. Modules kunnen bij Omlab geprint worden tot 100cm hoog, 75cm lang en breedte 35cm. | 90 x 50 cm, gewenste dikte kan variëren van 12 tot 40 mm
4. Wat zijn de belangrijkste ontwikkelvragen voor perspectief naar opschaling?
a. Eigenschappen product/materiaal in toepassing | Meest kenmerkende is de opname van CO2 door de mossen die de panelen begroeien; hierin zijn de vragen: - Hoe snel groeien de mossen onder verschillende omstandigheden? - Hoe veel CO2 nemen de mossen op in een specifieke context? Daarnaast enkele ‘standaard’-vraagstukken, zoals: - MKI (op materiaal en productniveau(s)) - Certificatie conform bouwbesluit | Meest relevant zijn chemische analyses en fysieke tests. Ook garanties m.b.t. biologische afbreekbaarheid en certificeringen, naast uitsluiting microplastics. - De chemische analyses ter uitsluiting van mogelijke toxische elementen in onze recepten. Fysieke tests, zoals: - verouderingstests, klimaattests, UV, afbreekbaarheid, maar ook buig- en stresstesten. - Brandwerendheid - Stresstesten | 1. De levensduur van het materiaal (vochtgevoeligheid/degradatie/schimmel) 2. Voor constructieve binnenwand: de draagkracht en stabiliteit 3. Brandveiligheid 4. Evt. aanvullende kwaliteiten voor propositie: isolatiewaarde (geluid) | Prodcutieproces en uiteindelijk de splijtbreeksterkte van het product. | 1. What is the best substrate-fungus composition allowing for effectively pumping mycelium-based composite materials, without compromising fundamentally needed growing conditions for achiving desired technical properties? 2. At which growth-development-stage should the mycelium-based composite material be processed in a pumpable state? 3. In which operative conditions could the mycelium-based composite material be processed in a pumpable state? Which could be the limitations? 4. Would supporting scaffold-structures be needed? At which scale? 5. What would a bio-compatible/bio-degradable scaffolding structure be ideally made of? 6. What would be the maximum dimensional scale achievable? 7. What will be the effective technical properties of the deriving mycelium-based materials? (i.e. characterisation campaigns needed) | "-Thermische isolatie van de gevel met een standaard afwerking: R=8,3 (m2*K)/W -Geluidsisolatie index: 54 dB -Brandklasse: B-s1, d0 -Brandwerendheid: REI 120 -Stro-persing: 120 kg/m3 -Gemiddelde vochtigheid stro: 15% -Dampdoorlaatbaarheid (met leemafwerking) μ 9,14 -CO2 opslag ca. 75 kg per m2. | Toepasbaar zijn in vrijwel elk gebied dmv ‘universeel cellulose’ (Bijlage Cellupanel) voldoen aan de internationale bouwnormen | Treksterkte: gemiddeld 2,5 MPa Druksterkte: gemiddeld 6,6 MPa Buigsterkte: gemiddeld 0,8 MPa Brandclassificatie: D | kracht, door verschillende samenstellingen van planten. Bijvoorbeeld, Paprika vezels, van verschillende groottes. Evt. met opvulling etc. En andere planten zoals lisdodde, Hennep en vlas. Ook interesse in isolatiewaarde, warmte en geluid. |  | Opstellen van testen voor het bekomen van de nodige certificaten - Brandtest opstelling - Akoestische testen - Warmtecoefficientie testen - Prestatieverklaring van het product
b. Productie proces | Grootste vraagstuk is de inpassing binnen de productieprocessen binnen de traditionele beton en cementindustrie. Het materiaal hard (veel) sneller uit dan conventioneel beton. Ter risicobeperking gebruiken we derhalve pilotopstellingen (tot ca. 1000kg). | Robot/Large scale 3D printing; Volledig geautomatiseerde productie. | 1. De grootste vraag ligt bij de vertaling van het huidige proces naar een haalbaar industrieel proces (zowel afmeting als volume); 2. Welk proces is het meest efficient en economisch haalbaar op grote schaal? (nat-droog, droog-nat-droog, droog-droog proces) | Op dit moment persen we de tegels; dat kunnen we nu op een schaal van 1000 tegels per dag, ong 50m2 — maar onze ambitie ligt bij het door iemand anders laten doen. | The aim is to be able to automate the full production process. | Tot nu toe heeft Ecococon in Europa 1 productiefaciliteit; deze staat in Litouwen. Een 2e productiefaciliteit is in aanbouw in Slowakije; deze moet deels geautomatiseerd/ gerobotiseerd worden. | Opschaling naar productie en dan naar volume De batch processen naar continu proces | Beheersbaarheid droogproces Sterkte met biobased bindmiddelen Productietechniek en productiesnelheid | 1) Kan dit in een continue pers installatie. Een doorlopende rollende pers. 2 ) kan het vervolgens met verschillende vezels werken. Dus wanneer een seizoen van een plant tot een einde komt en er wordt geoogst kan deze dan verwerkt worden door de pers. En een maand later weer een ander materiaal. Wat is er evt. voor nodig om dit te laten lukken bij een continue pers? |  | Automatiseren van het productie proces - Decorticatie van de hennepplant o Scheiden van scheven en vezels - Vervolgens automatisch mengproductie lijn - Automatische verpakking lijn
c. Businessmodel / organiseren in de keten | Gaan voorlopig uit van een vrij slank model waarin we grondstoffen inkopen en met een netwerk van externe partners produceren. Voor een van de grondstoffen zoeken we nog een bulk-leverancier (nu betrekken we dit in relatief kleine hoeveelheden tot 100kg); andere zijn afgedekt en kunnen schalen naar tonnen. Wat betreft verwerkende partijen hebben we een aantal mooie partners; deze kunnen op termijn uitbreiden.B13 | Er is internationaal veel interesse voor ons materiaal, maar concrete producten komen moeizaam op gang -Zodoende begeeft de zeewiercyclus zich op dit moment in de Valley of Death; De techniek is de afgelopen jaren verfijnd en (uit)ontwikkeld. Echter: Door Corona zijn veel potentiële klanten terughoudend. Hiernaast is er behoefte aan harde data omtrent eigenschappen van het materiaal, daarom zijn bovenstaande onderzoeken voor ons zeer relevant, om hier inzicht te kunnen geven. | Nodig om op te schalen: zeewierleverancier + leverancier aanvullende grondstof vezelige reststroom (zoals oud papier); verwerkende capaciteit van zeewier naar gebonden pulp voorafgaand aan vorming platen - naar faciliteit voor semi-nat proces voor productie plaatmateriaal. Status: ketengesprekken aan de marktkant zijn gaande; keten voor aanlevering zeewier in ontwikkeling met zeewierpartner. Belangrijkste missende schakels zijn op dit moment productie/verwerkende capaciteit en leverancier aanvullende grondstof. | Op dit moment persen we de tegels; dat kunnen we nu op een schaal van 1000 tegels per dag, ong 50m2 — maar onze ambitie ligt bij het door iemand anders laten doen. | Based on the suggested project idea (read above) it would be an overall tech-driven objective. No limitations are in place in regard to raw materials supply, processing equipment, etc. Services could be easily outsourced with custom requests/orders being placed. Some processing facilities might need to be acquired, and some experimental tools/setups might need to be custom-designed/produced, to demonstrate the possibility to manage reasonably large volumes. The related costs are not estimated to be drastically high. | Onze opschaling hangt af van de afname van het product. Met Ecococon bestaat de afspraak dat wanneer er voldoende afname is in onze regio (NL), er dan een productielijn in deze regio voorzien zal worden. Meer verkoop van de panelen leidt in ons geval dus tot regionale opschaling. Deze productielijn zal dan ook met Nederlandse, regionale stro gevoed worden. In Nederland is jaarlijks voldoende stro voorhanden om 75.000 woningen mee te bouwen. Hiermee zal de -toch al prachtige- ecologische footprint van ons product nog beter worden, omdat de transportcomponent dan sterk omlaag gaat. Een dergelijke productielijn kan zowel autonoom door Strotec worden opgezet, als in samenwerking met een nog te werven partner (bijvoorbeeld een prefab-bouwer of houtverwerkend bedrijf). Daarnaast wordt gedacht aan een samenwerkingspartner in de prefabwoningbouw, die met onze prefab-elementen -weersonafhankelijk- volledige wandelementen of gebouwdelen in prefab kan produceren, voor nog meer bouwsnelheid en reductie van stikstof. | (is meer eem martketing vraag) Nederlandse afnemers. Woning bouw / studenten huis vesting / projecten Of club gebouwen zoals te zien in in bijlage FRAME DRAWINGS | Dit zijn we nog aan het uitdokteren ism innovatie-adviseurs. Ketenpartners staan klaar om dit proces mede vorm te geven, zodra de grote modules zijn ontworpen en geprint dit najaar (’21). Dit gaat om Bruil (met Lab25, 3dbetonprinters), Aquaminerals (grondstoffenleverancier) en Eco+ Bouw (duurzame bouwer, Nijmegen). Een van de knelpunten zal de locatie van Omlab zelf zijn, waar bijv geen grotere 3d-printer, robotarm of wasstraat kan staan. Aanvullend gaat dit mede om de logistiek om grote volumes te verwerken. Ook hier zijn gesprekken gaande, met de eerder genoemde bouwonderneming. Voor die bedrijfsontwikkeling hebben we een expert nodig. | Wat nodig is is een pilot Fabriek. Waar ik met nog 3 partners naar aan het kijken ben om op te starten. |  | Benodigheden om de productie op te schalen Nieuwe productiehal uitgerust met volgende machinepark / - Decorticatie machine - Automatische menglijn - Verpakkingslijn - Mankracht ( FTE) Extra mankracht
opmerkingen / vragen | focus moet zijn: grootschalige prefabicage | materiaal is bewezen, maar producten nog niet in de bouw | wat weegt een regulier akoestisch paneel tov zeewier variant. Hoe makkelijk is het te verwerken, minder arbeid nodig of minder materieel? Voor contructieve dragende wand vergelijken met in werk gestort beton ? | waar leggen we focus op? Hoe winst tov regulier betonstraatstenen. Vanuit grondstof helder, maar hoe in het proces (productie, verwerkbaarheid, afmetingen, etc). Zeer lokale grondstoffen, minder vervoersbewegingen |  |  | waar leggen we focus op?
referentie / vervanging | constructieve elementen in infra? Wat is nu het "reguliere product" wat het moet vervangen. | gevelbekleding, welke voordelen zou het hebben tov reguliere gevelbeklding. Bijv minder arbeid, of lichter of makkelijk te transporteren/verwerken. Wat is gewicht? Voordeel tov sedumdak/wand in minder gewicht bijvoorbeeld? |  | betonstraatstenen | hoe kan het materiaal bijdragen tot prefabicage van producten en zo leiden tot emissiereductie, welke toepassing is dan meest relevant en geeft meeste impact. Bijv steenstrips ipv keramische steenstrips? Of isolatiepaneel… | in het werk gestort beton met isolatie, naar volledige prefab elementen die al geisoleerd worden geleverd. Lichtere elementen dus sneller bouwen |  |  | prefab elementen, kan het onderdeel worden van een modulen (respace?) vergelijken met regulier houtskeletbouw binnenwanden (=veel arbeid op de bouwplaats). Afbouw kost vaak veel tijd, hoe kun je daarin slim innoveren met modulaire elementen prefab plaatsen.
innovatievraag | focus op prefab proces | industrieel productieproces en levensduur in buitentoepassing | focus op prefab proces en opschaling | focus op opschaling | Respace gaat paviljoen cnc frezen uit houten platen. Deze ook betrekken in prefab processen. | prefab proces nog meer automatiseren in de fabriek. |  | opschaling productieproces | organiseren van continuiteit van reststromen/vezels, continuiteit in kwaliteit kunnen borgen